## Dados para Cálculos
D O S A G E M D E C O N C R E T O
1) fck = Resistência característica a compressão (MPa)
2) fcj = Resistência média a compressão na idade de j dias ou (resistência de dosagem)
3) Sd = Desvio padrão (MPa) |  |  |  | Condição A = 4,0 MPa
|  |  |  | Condição B = 5,5 MPa |  |  | NBR 12655
Condição C = 7,0 MPa
4) fc = Resistência à compressão do cimento aos 28 dias obtido no gráfico anéxo (MPa)
5) a/c = Relação água / cimento (kg/kg) | [5 empty] | obtido no gráfico em função do fcj
6) m = | Relação agregados secos / cimento em massa, em (kg/kg)
7) A% = | Relação água mistura seca (%) |  |  |  |  | obtido na tabela do INT e ABCP
8) Ar = Teor de ar aprisionado p/ 1.0 m3 de concreto obtido na tabela do INT E ABCP
9) TUPS = Traço Unitário em Peso Seco (kg)
10) CC = Consumo de cimento para 1.0 m3 de concreto (kg/m3)
a) Escolha da dimensão máxima característica do agregado, adotar o menor valor em (mm)
Diâmetro máximo < 1/3 da espessura da laje;
Diâmetro máximo < 1/4 da distancia entre as faces das formas;
Diâmetro máximo < 0,8 do espaçamento entre as armaduras horizontais;
Diâmetro máximo < 1,2 do espaçamento entre as armaduras verticais;
Diâmetro máximo < 1/4 do diâmetro da tubulação de bombeamento de concreto ;
Menor espessura da laje = | [5 empty] | 50 | Diâmetro máximo (mm) = |  | 16.66667
Menor distância entre as formas = | [5 empty] | 80 | Diâmetro máximo (mm) = |  | 20
Menor espaçamento entre as armaduras horizontais | [5 empty] | 30 | Diâmetro máximo (mm) = |  | 24
Menor espaçamento entre as armaduras verticais | [5 empty] | 100 | Diâmetro máximo (mm) = |  | 120
Menor diâmetro do mangote de bombeamento | [5 empty] | 100 | Diâmetro máximo (mm) = |  | 25
Em função das características das péças adotar o menor diâmetro obtido = | [8 empty] | 16.66667
E S T U D O - I N T e A B C P
Diâmetro máximo |  | A% PARA ADENSAMENTO | [5 empty] | Ar aprisionado e/ou Incorporado
|  | Manual |  | Moderado |  | Enérgico
(mm) |  | (%) |  | (%) |  | (%) |  | (%)
6.3 |  | 11.5 |  | 10.5 |  | 9.5 |  | 3.5
9.5 |  | 11 |  | 10 |  | 9 |  | 3
12.5 |  | 10.5 |  | 9.5 |  | 8.5 |  | 2.5
19 |  | 10 |  | 9 |  | 8 |  | 2
25 |  | 9.5 |  | 8.5 |  | 7.5 |  | 1.5
32 |  | 9.7 |  | 8.2 |  | 7.3 |  | 1
38 |  | 9 |  | 8 |  | 7 |  | 0.7
50 |  | 8.5 |  | 7.5 |  | 6.5 |  | 0.5
A/C | 0.4 | 0.45 | 0.5 | 0.55 | 0.6 | 0.65 | 0.7 | 0.75 | 0.8
CP23 | 25 | 22 | 19.2 | 16.8 | 14.8 | 12.9 | 11 | 9.5 | 8.5
CP26 | 28.4 | 24.9 | 21.7 | 19 | 16.9 | 14.6 | 12.5 | 10.9 | 9.62
CP29 | 31.8 | 28 | 24.2 | 21.2 | 18.7 | 16.2 | 14 | 12.2 | 10.8
CP32 | 35.1 | 31 | 26.7 | 23.4 | 20.6 | 17.9 | 15.5 | 13.5 | 11.9
CP35 | 38.5 | 33.5 | 29.2 | 25.6 | 22.5 | 19.6 | 17 | 14.8 | 13
CP38 | 41.9 | 36.4 | 31.8 | 27.9 | 24.4 | 21.2 | 18.5 | 16.1 | 14.1
CP41 | 45.3 | 39.3 | 34.3 | 30 | 26.3 | 22.9 | 20 | 17.4 | 15.3
CP44 | 48.6 | 42.1 | 36.8 | 32.3 | 28.1 | 24.5 | 21.5 | 18.7 | 16.4
CP47 | 52 | 45 | 39.3 | 34.5 | 30 | 26.2 | 23 | 20 | 17.5
CP50 | 55 | 47.9 | 41.8 | 36.7 | 31.9 | 27.7 | 24.3 | 21.3 | 18.6

## Granulometrias
ANÁLISE GRANULOMÉTRICA DOS AGREGADOS N B R - 7217 | [20 empty] | Data | 2011-09-27
Peneira (mm) | Areia Natural |  |  | Areia Industrial |  |  | Brita 0 Brita |  |  | Brita 1 Itatiba |  |  | Brita 1 |  |  | Brita 1 |  |  | Agregado-7 |  |  | Agregado-8
| (gr) | % Ret | %Acum. | (gr) | % Ret | %Acum. | (gr) | % Ret | %Acum. | (gr) | % Ret | %Acum. | (gr) | % Ret | %Acum. | (gr) | % Ret | %Acum. | (gr) | % Ret | %Acum. | (gr) | % Ret | %Acum.
76 | 0 | 0 | 0 | 0 | 0 | 0 | 0 | 0 | 0 | 0 | 0 | 0 | 1 | 100 | 100 | 1 | 100 | 100 | 1 | 100 | 100 | 1 | 100 | 100
64 | 0 | 0 | 0 | 0 | 0 | 0 | 0 | 0 | 0 | 0 | 0 | 0 | 0 | 0 | 100 | 0 | 0 | 100 | 0 | 0 | 100 | 0 | 0 | 100
50 | 0 | 0 | 0 | 0 | 0 | 0 | 0 | 0 | 0 | 0 | 0 | 0 | 0 | 0 | 100 | 0 | 0 | 100 | 0 | 0 | 100 | 0 | 0 | 100
38 | 0 | 0 | 0 | 0 | 0 | 0 | 0 | 0 | 0 | 0 | 0 | 0 | 0 | 0 | 100 | 0 | 0 | 100 | 0 | 0 | 100 | 0 | 0 | 100
32 | 0 | 0 | 0 | 0 | 0 | 0 | 0 | 0 | 0 | 0 | 0 | 0 | 0 | 0 | 100 | 0 | 0 | 100 | 0 | 0 | 100 | 0 | 0 | 100
25 | 0 | 0 | 0 | 0 | 0 | 0 | 0 | 0 | 0 | 0 | 0 | 0 | 0 | 0 | 100 | 0 | 0 | 100 | 0 | 0 | 100 | 0 | 0 | 100
19 | 0 | 0 | 0 | 0 | 0 | 0 | 0 | 0 | 0 | 19.2 | 1.919808 | 1.919808 | 0 | 0 | 100 | 0 | 0 | 100 | 0 | 0 | 100 | 0 | 0 | 100
12.5 | 0 | 0 | 0 | 0 | 0 | 0 | 0 | 0 | 0 | 605.3 | 60.52395 | 62.44376 | 0 | 0 | 100 | 0 | 0 | 100 | 0 | 0 | 100 | 0 | 0 | 100
9.5 | 0 | 0 | 0 | 0 | 0 | 0 | 0.6 | 0.12 | 0.12 | 274.2 | 27.41726 | 89.86101 | 0 | 0 | 100 | 0 | 0 | 100 | 0 | 0 | 100 | 0 | 0 | 100
6.3 | 0 | 0 | 0 | 10 | 1.0004 | 1.0004 | 153.1 | 30.62 | 30.74 | 96.2 | 9.619038 | 99.48005 | 0 | 0 | 100 | 0 | 0 | 100 | 0 | 0 | 100 | 0 | 0 | 100
4.8 | 0.3 | 0.1001669 | 0.1001669 | 20 | 2.0008 | 3.0012 | 170.6 | 34.12 | 64.86 | 1.4 | 0.139986 | 99.62004 | 0 | 0 | 100 | 0 | 0 | 100 | 0 | 0 | 100 | 0 | 0 | 100
2.4 | 0.4 | 0.1335559 | 0.2337229 | 250.7 | 25.08003 | 28.08123 | 150.6 | 30.12 | 94.98 | 0 | 0 | 99.62004 | 0 | 0 | 100 | 0 | 0 | 100 | 0 | 0 | 100 | 0 | 0 | 100
1.2 | 1.6 | 0.5342237 | 0.7679466 | 229.7 | 22.97919 | 51.06042 | 19.5 | 3.9 | 98.88 | 0 | 0 | 99.62004 | 0 | 0 | 100 | 0 | 0 | 100 | 0 | 0 | 100 | 0 | 0 | 100
0.6 | 53.7 | 17.92988 | 18.69783 | 190.8 | 19.08764 | 70.14806 | 0 | 0 | 98.88 | 0 | 0 | 99.62004 | 0 | 0 | 100 | 0 | 0 | 100 | 0 | 0 | 100 | 0 | 0 | 100
0.3 | 109.5 | 36.56093 | 55.25876 | 200.5 | 20.05802 | 90.20608 | 0 | 0 | 98.88 | 0 | 0 | 99.62004 | 0 | 0 | 100 | 0 | 0 | 100 | 0 | 0 | 100 | 0 | 0 | 100
0.15 | 70.7 | 23.60601 | 78.86477 | 36.9 | 3.691477 | 93.89756 | 0 | 0 | 98.88 | 0 | 0 | 99.62004 | 0 | 0 | 100 | 0 | 0 | 100 | 0 | 0 | 100 | 0 | 0 | 100
0.075 | 53.2 | 17.76294 | 96.62771 | 38.2 | 3.821529 | 97.71909 | 4.3 | 0.86 | 99.74 | 1.8 | 0.179982 | 99.80002 | 0 | 0 | 100 | 0 | 0 | 100 | 0 | 0 | 100 | 0 | 0 | 100
0.01 | 10.1 | 3.372287 | 100 | 22.8 | 2.280912 | 100 | 1.3 | 0.26 | 100 | 2 | 0.19998 | 100 | 0 | 0 | 100 | 0 | 0 | 100 | 0 | 0 | 100 | 0 | 0 | 100
Total | 299.5 |  |  | 999.6 |  |  | 500 |  |  | 1000.1 |  |  | 1 |  |  | 1 |  |  | 1 |  |  | 1
Módulo de finura |  |  | 1.539232 | Módulo de finura |  | 3.363946 | Modulo de Finura |  | 5.5548 | Modulo de Finura |  | 6.89501 | Modulo de Finura |  | 10 | Modulo de Finura |  | 10 | Modulo de Finura |  | 10 | Modulo de Finura |  | 10
Dimensão Máxima |  |  | 1.2 | Dimensão Máxima |  | 4.8 | Dimensão Máxima |  | 9.5 | Dimensão Máxima |  | 19 | Dimensão Máxima |  | 76 | Dimensão Máxima |  | 76 | Dimensão Máxima |  | 76 | Dimensão Máxima |  | 76
Brita
# | Limite Inferior |  | Limite Superior |  | Brita |  | Brita |  | Brita |  | Brita |  | Brita
| útil | ótima | útil | ótima | 4,8 / 12,5 |  | 9,5 / 25 |  | 19 / 32 |  | 25 / 50 |  | 38 / 75
76 | 0 | 0 | 0 | 0 | 0 | 0 | 0 | 0 | 0 | 0 | 0 | 0 | 0 | 5
64 | 0 | 0 | 0 | 0 | 0 | 0 | 0 | 0 | 0 | 0 | 0 | 0 | 5 | 30
50 | 0 | 0 | 0 | 0 | 0 | 0 | 0 | 0 | 0 | 0 | 0 | 5 | 75 | 100
38 | 0 | 0 | 0 | 0 | 0 | 0 | 0 | 0 | 0 | 0 | 5 | 30 | 90 | 100
32 | 0 | 0 | 0 | 0 | 0 | 0 | 0 | 0 | 0 | 5 | 75 | 100 | 95 | 100
25 | 0 | 0 | 0 | 0 | 0 | 0 | 0 | 5 | 5 | 25 | 87 | 100 | 100 | 100
19 | 0 | 0 | 0 | 0 | 0 | 0 | 2 | 15 | 65 | 95 | 95 | 100 | 100 | 100
12.5 | 0 | 0 | 0 | 0 | 0 | 5 | 40 | 65 | 92 | 100 | 100 | 100 | 100 | 100
9.5 | 0 | 0 | 0 | 0 | 0 | 15 | 80 | 100 | 95 | 100 | 100 | 100 | 100 | 100
6.3 | 0 | 0 | 0 | 7 | 40 | 65 | 92 | 100 | 100 | 100 | 100 | 100 | 100 | 100
4.8 | 0 | 0 | 5 | 10 | 80 | 100 | 95 | 100 | 100 | 100 | 100 | 100 | 100 | 100
2.4 | 0 | 10 | 20 | 25 | 95 | 100 | 100 | 100 | 100 | 100 | 100 | 100 | 100 | 100
1.2 | 5 | 20 | 30 | 50 | 100 | 100 | 100 | 100 | 100 | 100 | 100 | 100 | 100 | 100
0.6 | 15 | 35 | 55 | 70 | 100 | 100 | 100 | 100 | 100 | 100 | 100 | 100 | 100 | 100
0.3 | 50 | 65 | 85 | 95 | 100 | 100 | 100 | 100 | 100 | 100 | 100 | 100 | 100 | 100
0.15 | 85 | 90 | 95 | 100 | 100 | 100 | 100 | 100 | 100 | 100 | 100 | 100 | 100 | 100
0.01 | 100 | 100 | 100 | 100 | 100 | 100 | 100 | 100 | 100 | 100 | 100 | 100 | 100 | 100
Escolha da dimensão máxima característica
|  |  | 1.2 |  |  | 4.8 |  |  | 0 |  |  | 0 |  |  | 0 |  |  | 0 |  |  | 0 |  |  | 0
|  |  | 9.5 |  |  | 9.5 |  |  | 9.5 |  |  | 19 |  |  | 76 |  |  | 76 |  |  | 76 |  |  | 76
Note on C5: idercio: Inserir os valores em peso retido no ensaio de granulometria
Note on L5: idercio: Inserir os valores em peso retido no ensaio de granulometria
Brita 1
Brita 0
Fundo
Areias

## Comp-Areias
COMPOSIÇÃO IDEAL DOS AGREGADOS MIÚDOS | [8 empty] | Data: | 2011-06-30
Abertura das peneiras (mm) | Areia Natural Vale |  | Areia 2 Ind. Concresul |  | Areia 3 |  | Porcentagem, em massa, retida acumulada
[7 empty] | Mescla | Limites Inferiores |  | Limites Superiores
| Retido acumulado |  | Retido acumulado |  | Retido acumulado |  |  | Zona util | Zona ótima | Zona ótima | Zona util
9.5 | 0 | 0 | 0 | 0 | 0.12 | 0 | 0 | 0 | 0 | 0 | 0
6.3 | 0 | 0 | 1.0004 | 0.7002801 | 30.74 | 0 | 0.7002801 | 0 | 0 | 0 | 7
4.8 | 0.1001669 | 0.03005008 | 3.0012 | 2.10084 | 64.86 | 0 | 2.13089 | 0 | 0 | 5 | 10
2.4 | 0.2337229 | 0.07011686 | 28.08123 | 19.65686 | 94.98 | 0 | 19.72698 | 0 | 10 | 20 | 25
1.2 | 0.7679466 | 0.230384 | 51.06042 | 35.7423 | 98.88 | 0 | 35.97268 | 5 | 20 | 30 | 50
0.6 | 18.69783 | 5.609349 | 70.14806 | 49.10364 | 98.88 | 0 | 54.71299 | 15 | 35 | 55 | 70
0.3 | 55.25876 | 16.57763 | 90.20608 | 63.14426 | 98.88 | 0 | 79.72189 | 50 | 65 | 85 | 95
0.15 | 78.86477 | 23.65943 | 93.89756 | 65.72829 | 98.88 | 0 | 89.38772 | 85 | 90 | 95 | 100
0.075 | 96.62771 | 28.98831 | 97.71909 | 68.40336 | 99.74 | 0 | 97.39168 | 100 | 100 | 100 | 100
0.01 | 100 | 30 | 100 | 70 | 100 | 0 | 100 | 100 | 100 | 100 | 100
(%) | 30 |  | 70 |  | 0 |  | 100% | Modulo de finura |  |  | 2.816532
Fundo
Zona Utilizável inferior
Zona Utilizável superior
Zona ótima

## Comp.Agregados
FÜLLER - MESCLA GRANULOMÉTRICA DOS AGREGADOS | [15 empty] | Data | 2011-06-30
Abertura das peneiras (mm) | Areia Natural |  | Areia Industrial |  | Brita 0 |  | Brita 1 |  | Brita 2 |  | Brita 2 |  | Mescla |  | (9,5mm) Ideal (%) | (19mm) Ideal (%) | (25mm) Ideal (%) | (32mm) Ideal (%) | (38mm) Ideal (%)
[13 empty] | Acum. | Passa
| Ret. Acumulado |  | Ret. Acumulado |  | Ret. Acumulado |  | Ret. Acumulado |  | Ret.Acumulado |  | Ret. Acumulado |  | (%) | (%)
38 | 0 | 0 | 0 | 0 | 0 | 0 | 0 | 0 | 100 | 0 | 100 | 0 | 0 | 100 | 100 | 100 | 100 | 100 | 100
32 | 0 | 0 | 0 | 0 | 0 | 0 | 0 | 0 | 100 | 0 | 100 | 0 | 0 | 100 | 100 | 100 | 100 | 100 | 91.76629
25 | 0 | 0 | 0 | 0 | 0 | 0 | 0 | 0 | 100 | 0 | 100 | 0 | 0 | 100 | 100 | 100 | 100 | 88.38835 | 81.11071
19 | 0 | 0 | 0 | 0 | 0 | 0 | 1.919808 | 0 | 100 | 0 | 100 | 0 | 0 | 100 | 100 | 100 | 87.17798 | 77.05518 | 70.71068
12.5 | 0 | 0 | 0 | 0 | 0 | 0 | 62.44376 | 0 | 100 | 0 | 100 | 0 | 0 | 100 | 100 | 81.11071 | 70.71068 | 62.5 | 57.35393
9.5 | 0 | 0 | 0 | 0 | 0.12 | 0 | 89.86101 | 0 | 100 | 0 | 100 | 0 | 0 | 100 | 100 | 70.71068 | 61.64414 | 54.48624 | 50
6.3 | 0 | 0 | 1.0004 | 0 | 30.74 | 0 | 99.48005 | 0 | 100 | 0 | 100 | 0 | 0 | 100 | 81.43451 | 57.58289 | 50.1996 | 44.3706 | 40.71725
4.8 | 0.1001669 | 0 | 3.0012 | 0 | 64.86 | 0 | 99.62004 | 0 | 100 | 0 | 100 | 0 | 0 | 100 | 71.08187 | 50.26247 | 43.8178 | 38.72983 | 35.54093
2.4 | 0.2337229 | 0 | 28.08123 | 0 | 94.98 | 0 | 99.62004 | 0 | 100 | 0 | 100 | 0 | 0 | 100 | 50.26247 | 35.54093 | 30.98387 | 27.38613 | 25.13123
1.2 | 0.7679466 | 0 | 51.06042 | 0 | 98.88 | 0 | 99.62004 | 0 | 100 | 0 | 100 | 0 | 0 | 100 | 35.54093 | 25.13123 | 21.9089 | 19.36492 | 17.77047
0.6 | 18.69783 | 0 | 70.14806 | 0 | 98.88 | 0 | 99.62004 | 0 | 100 | 0 | 100 | 0 | 0 | 100 | 25.13123 | 17.77047 | 15.49193 | 13.69306 | 12.56562
0.3 | 55.25876 | 0 | 90.20608 | 0 | 98.88 | 0 | 99.62004 | 0 | 100 | 0 | 100 | 0 | 0 | 100 | 17.77047 | 12.56562 | 10.95445 | 9.682458 | 8.885233
0.15 | 78.86477 | 0 | 93.89756 | 0 | 98.88 | 0 | 99.62004 | 0 | 100 | 0 | 100 | 0 | 0 | 100 | 12.56562 | 8.885233 | 7.745967 | 6.846532 | 6.282809
0.01 | 100 | 100 | 100 | 100 | 100 | 100 | 100 | 100 | 100 | 100 | 100 | 100 | 100 | 100 | 0 | 0 | 0 | 0 | 0
(%) | Areia Natural |  | Areia Industrial |  | Brita 0 |  | Brita 1 |  | Brita |  | Brita 2 |  | 0% |  | 9.5 | 19 | 25 | 32 | 38
| 0 |  | 0 |  | 0 |  | 0 |  | 0 |  | 0 |  |  |  | Módulo de finura da mistura |  |  |  | 0

## Traço
D O S A G E M D E C O N C R E T O | [8 empty] | Data | 2011-09-21
Cimento | CP V - ARI Itambé |  | Areia | Natural |  | Areia | Industrial |  | Aditivo
Sílica |  |  | Brita 0 |  |  | Brita 1 |  |  | Aditivo
Resistência característica - fck = |  |  | 25 | MPa | Resistência Dosagem fcj = |  |  | 31.6 | Des. Padrão |  | 4 |  | MPa
Obtido na tabela, porcentagem de água inicial em relação aos materia secos = | [5 empty] | 8 | Obtido na tabela Teor de ar aprisionado |  |  |  | 2 |  | %
Relação dos agregados seco em peso por kg de cimento (m) = | [6 empty] | a/c x 100 |  |  | -1 | 5.625 |  | kg
A%
Grupo dos materiais |  |  | Aglomerantes |  | Agregados miúdos (Areias) |  | Agregados graúdos (Britas) |  | Líquidos
Materiais componenetes |  |  | Cimento | Sílica | Ar Natural | Ar Industrial | Brita 0 | Brita 1 | Aditivo 1 | Aditivo 2 |  | Água
Massa específica absoluta kg/dm3 |  |  | 3.09 | 2.2 | 2.61 | 2.705 | 2.821 | 2.801 | 1.18 | 1.18 |  | 1
Porcentagens individuais - materiais |  |  | 100 | 0 | 0 | 0 | 0 | 0 | 0.6 | 0 |  | 53
Traço Unitário em Peso Seco (TUPS) |  |  | 1 | 0 | 0 | 0 | 0 | 0 | 0.006 | 0 |  | 0.53
Massa dos materiais por cúbico de concreto |  | m³ | 1141.248 | 0 | 0 | 0 | 0 | 0 | 6.847486 | 0 |  | 604.8612
Relação de volume para um metro cúbico de concreto = | [6 empty] | 1000
Porcentagem de argamassa | [6 empty] | 100
Densidade do concreto (kg/m3) | [6 empty] | 1752.956
Abatimento do concreto desejado (mm) | [6 empty] | 100
Abatimento do concreto obtido (mm) | [6 empty] | 100
OBS:
Note on B11: idercio: Incerir as massas específicas e unitária dos materiais
Note on H5: Solicitação do Projeto através do calculista
Note on H11: Massa específica do cimento
Note on J10: Massas especicas dos agregados obtidos no laboratório
Note on K6: Obtido inicialmente na tabela A% em função do Diâmetro máximo e tipo de adensamento
Note on L18: idercio: Valor do Abatimento desejado
Note on L19: idercio: Abatimento medido
Note on M5: Cálculo
Note on N10: Inserir dados do Fabricante
Note on N11: idercio: Massa espcifca fornecido pelo fabricante
Note on P11: idercio: Massa espcifca fornecido pelo fabricante
Note on Q5: idercio: Conhecido: calculdado do concreto fabricado com os mesmos equipamento e materiais. Desconhecido: tabela NBR 1255
Note on R13: idercio: Para concreto exposto em ambientes não agressivo, a relação Água/Cimento poderá ser obtido na curva de abrams dos cimentos em função da resistência do fcj calculado na célula M5. - Concreto expostos em ambientes agressivos na Tabela da NBR 6118 / 12655 -Em função da durabilidade, -Do do consumo de cimento - Estabelecido no projeto - Ou em função do histórico da obra, fabrica ou central. - Também poderá obter do histórico de concretos fabricados com agregados conhecidos.